## Sheet1
附件2
2020年度佛山市防护口罩产品质量监督抽查不合格产品及生产企业名单（第一批）
序号 | 生产企业所在地（区） | 生产企业名称 （标称） | 生产企业地址 | 产品名称 | 商标 | 规格型号 | 生产日期/批号 | 执行标准 | 抽查结果 | 不合格项目 （项目名称：标准值/实测值） | 不合格程度（严重、一般、轻微） | 承检机构 | 备注
1 | 佛山市 禅城区 | 广东钜基科技管理有限公司 | 佛山市禅城区张槎村尾始平三路联和工业南区2座3楼之一 | 一次性防护口罩（非医用） | / | / | 2020-04-01/- | GB/T 32610-2016 | 不合格 | 1、【过滤效率】标准值：盐性介质过滤效率：Ⅲ≥90%油性介质：Ⅲ≥80%;实测值：盐性最小值：72.5%，油性最小值：69.1% 2、【防护效果】标准值：D级 ≥65/实测值：最小值：56.8% | / | 广东产品质量监督检验研究院 | FZ2013501
2 | 佛山市 禅城区 | 佛山市安洁医疗用品有限公司 | 佛山市禅城区佛山大道北 | 一次性口罩（非医用） | / | 175×95mm | 2020-04-05/- | GB/T 32610-2016 | 不合格 | 1、【过滤效率】标准值：盐性介质过滤效率：Ⅲ≥90%油性介质：Ⅲ≥80%;实测值：盐性最小值：43.0%，油性最小值：42.1% 2、【防护效果】标准值：D级 ≥65/实测值：最小值：32.1% | / | 广东产品质量监督检验研究院 | FZ2013513
3 | 佛山市 南海区 | 佛山市康菲特医疗保健用品有限公司 | 佛山市南海区罗村务庄小丰田工业区向山二路49号 | 一次性卫生护理口罩 | 康菲特 | 平面挂耳型 | 2020-03-02/202003 | Q/KFT002-2020 | 不合格 | 1、【过滤效率】标准值：盐性介质过滤效率：≥95%实测值：最小值：77.9% 2、【防护效果】标准值：A级 ≥90%/实测值：最小值：67.8% | / | 广东产品质量监督检验研究院 | FZ2013460
4 | 佛山市 南海区 | 广东景慕无纺布科技有限公司 | 广东省佛山市南海区狮山镇小小路24号 | 一次性卫生口罩 | 景慕 | 17.5×9.5cm 10片/包 | 2020-03-30/202003017 | GB/T 32610-2016 | 不合格 | 1、【过滤效率】标准值：盐性介质过滤效率：Ⅲ≥90%油性介质：Ⅲ≥80%;实测值：盐性最小值：67.8%，油性最小值：64.2% 2、【防护效果】标准值：D级 ≥65/实测值：最小值：53.8% | / | 广东产品质量监督检验研究院 | FZ2013461
5 | 佛山市 南海区 | 佛山市南海川之尚服饰有限公司 | 佛山市南海区大沥镇盐步河西大道北98号 | 一次性防护口罩 | / | 17.5cm×9.5cm | 2020-04-15/20200415 | GB/T 32610-2016 | 不合格 | 1、【过滤效率】标准值：盐性介质过滤效率：Ⅲ≥90%油性介质：Ⅲ≥80%;实测值：盐性最小值：78.0%，油性最小值：73.8% 2、【防护效果】标准值：D级 ≥65/实测值：最小值：62.4% | / | 广东产品质量监督检验研究院 | FZ2013463
6 | 佛山市 南海区 | 佛山市精惟智能科技有限公司 | 佛山市南海区桂城平洲夏南一工业区C座 | 一次性使用防护口罩 | / | / | 2020-03-12/- | GB/T 32610-2016 | 不合格 | 1、【过滤效率】标准值：盐性介质过滤效率：Ⅱ≥95%油性介质：Ⅱ≥95%;实测值：盐性最小值：40.2%，油性最小值：39.3% 2、【防护效果】标准值：A级 ≥90/实测值：最小值：38.3% | / | 广东产品质量监督检验研究院 | FZ2013464
7 | 佛山市 南海区 | 广东天戟生物医药科技有限公司 | 佛山市南海区桂城街道平西上海村东平路北侧瀚天科技城B区产业区2号楼C座2楼202单元 | 一次性使用防护口罩 | / | 17.3cm×9.2cm | 2020-03-05/202003005 | GB/T 32610-2016 | 不合格 | 1、【过滤效率】标准值：盐性介质过滤效率：Ⅲ≥90%油性介质：Ⅲ≥80%;实测值：盐性最小值：67.8%，油性最小值：63.9% 2、【防护效果】标准值：D级 ≥65/实测值：最小值：60.4% | / | 广东产品质量监督检验研究院 | FZ2013465
8 | 佛山市 南海区 | 佛山市南海区绿韵无纺布有限公司 | 佛山市南海区丹灶镇金沙东联金城工业区陆志源厂房自编5号 | 卡蓓乐一次性防护口罩 | 卡蓓乐 | 三层（17.5×9.5cm） | 2020-04-16/- | GB/T 32610-2016 | 不合格 | 1、【过滤效率】标准值：盐性介质过滤效率：Ⅲ≥90%油性介质：Ⅲ≥80%;实测值：盐性最小值：76.8%，油性最小值：70.3% 2、【防护效果】标准值：D级 ≥65/实测值：最小值：58.6% | / | 广东产品质量监督检验研究院 | FZ2013467
9 | 佛山市 南海区 | 佛山市晋雄实业有限公司 | 佛山市南海区丹灶镇上安社区李家开发区大庄路一巷2号 | 一次性卫生口罩 | / | 17.5cm×9.5cm | 2020-03/- | GB/T 32610-2016 | 不合格 | 1、【过滤效率】标准值：盐性介质过滤效率：Ⅲ≥90%油性介质：Ⅲ≥80%;实测值：盐性最小值：52.9%，油性最小值：50.3% 2、【防护效果】标准值：D级 ≥65/实测值：最小值：38.5% | / | 广东产品质量监督检验研究院 | FZ2013469
10 | 佛山市 南海区 | 广东腾华越杭卫材科技有限公司 | 佛山市南海区丹灶镇南海国家生态工业示范园区金石大道36号 | 一次性防护口罩 | / | 50片/袋 | 2020-04-16/- | GB/T 32610-2016 | 不合格 | 【过滤效率】标准值：盐性介质过滤效率：Ⅲ≥90%油性介质：Ⅲ≥80%;实测值：盐性最小值：78.8%，油性最小值：70.8% | / | 广东产品质量监督检验研究院 | FZ2013470
11 | 佛山市 南海区 | 佛山市盛锋医疗科技有限公司 | 广东省佛山市南海区松岗山南开发区 | 一次性防护口罩 | / | 175×95mm | 2020-04-03/- | GB/T 32610-2016 | 不合格 | 1、【过滤效率】标准值：盐性介质过滤效率：Ⅲ≥90%油性介质：Ⅲ≥80%;实测值：盐性最小值：42.6 %，油性最小值：38.0% 2、【防护效果】标准值：D级 ≥65/实测值：最小值：37.5% | / | 广东产品质量监督检验研究院 | FZ2013472
12 | 佛山市 顺德区 | 佛山市粤康致医疗用品有限公司 | 广东省佛山市顺德区陈村镇潭村工业区一路 | 一次性防护口罩 | 全家怡 | 17.5cm×9.5cm | 2020-04-15/EHX2020/04/16 | GB/T 32610-2016 | 不合格 | 1、【过滤效率】标准值：盐性介质过滤效率：Ⅲ≥90%油性介质：Ⅲ≥80%;实测值：盐性最小值：68.3%，油性最小值：64.2% 2、【防护效果】标准值：D级 ≥65/实测值：最小值：55.2% | / | 广东产品质量监督检验研究院 | FZ2013478
13 | 佛山市 顺德区 | 佛山市朗康卫生材料有限公司 | 佛山市顺德区北滘镇启德置业园 | 一次性防护口罩 | / | 三层 17.5×9.5cm | 2020-04-16/- | GB/T 32610-2016 | 不合格 | 1、【过滤效率】标准值：盐性介质过滤效率：Ⅲ≥90%油性介质：Ⅲ≥80%;实测值：盐性最小值：56.2%，油性最小值：50.7% 2、【防护效果】标准值：D级 ≥65/实测值：最小值：43.6% | / | 广东产品质量监督检验研究院 | FZ2013479
14 | 佛山市 顺德区 | 广东顺德瑞利洁环境科技有限公司 | 广东省佛山市顺德区北滘镇三乐东路29号 | 一次性防护口罩 | / | YT-KM型 挂耳 17.5×9.5cm±0.5cm | 2020-04-05/- | GB/T 32610-2016 | 不合格 | 1、【过滤效率】标准值：盐性介质过滤效率：Ⅲ≥90%油性介质：Ⅲ≥80%;实测值：盐性最小值：71.9%，油性最小值：65.9% 2、【防护效果】标准值：D级 ≥65/实测值：最小值：57.8% | / | 广东产品质量监督检验研究院 | FZ2013480
15 | 佛山市 顺德区 | 佛山市润境环保科技有限公司 | 佛山市顺德区容桂华口骏业北路20号 | 一次性防护口罩 | / | 耳挂式（mm）：175×95 | 2020-04-17/- | GB/T 32610-2016 | 不合格 | 1、【过滤效率】标准值：盐性介质过滤效率：Ⅲ≥90%油性介质：Ⅲ≥80%;实测值：盐性最小值：63.0%，油性最小值：60.7% 2、【防护效果】标准值：D级 ≥65/实测值：最小值：56.7% | / | 广东产品质量监督检验研究院 | FZ2013481
16 | 佛山市 顺德区 | 佛山雷佑医疗科技有限公司 | 佛山市顺德区容桂街道办事处扁滘居委会太澳高速以东丰田路3号二之一 | 雷佑牌一次性口罩 | / | LY175A熔喷布防护型口罩 17.5cm×9.5cm | 2020-04-16/- | GB/T 32610-2016 | 不合格 | 【过滤效率】标准值：盐性介质过滤效率：Ⅲ≥90%油性介质：Ⅲ≥80%;实测值：盐性最小值：81.2%，油性最小值：67.1% | / | 广东产品质量监督检验研究院 | FZ2013482
17 | 佛山市 顺德区 | 佛山市顺德区韩帅电器有限公司 | 佛山市顺德区容桂容边天河工业区新有路6号 | 日常防护型口罩 | HANSHUAI韩帅 | / | 2020-03（A）/- | GB/T 32610-2016 | 不合格 | 1、【过滤效率】标准值：盐性介质过滤效率：Ⅲ≥90%油性介质：Ⅲ≥80%;实测值：盐性最小值：48.7%，油性最小值：42.4% 2、【防护效果】标准值：D级 ≥65/实测值：最小值：40.1% | / | 广东产品质量监督检验研究院 | FZ2013483
18 | 佛山市 顺德区 | 佛山市信海卫生用品有限公司 | 佛山市顺德区大良红岗社区张地小组3号综合楼三层之六 | 一次性三层无防布口罩 | / | 中号 | 2020-04-20/XH0420 | GB/T 32610-2016 | 不合格 | 1、【过滤效率】标准值：盐性介质过滤效率：Ⅲ≥90%油性介质：Ⅲ≥80%;实测值：盐性最小值：50.5%，油性最小值：43.7% 2、【防护效果】标准值：D级 ≥65/实测值：最小值：42.9% | / | 广东产品质量监督检验研究院 | FZ2013490
19 | 佛山市 顺德区 | 广东快瑞医疗器械有限公司 | 佛山市顺德区勒流街道龙眼工业区龙升二路3号4楼之二 | 康诺士一次性使用口罩 | 图文商标 | K9701 中号 | 2020-04-07/SD2003 | GB/T 32610-2016 | 不合格 | 1、【过滤效率】标准值：盐性介质过滤效率：Ⅲ≥90%油性介质：Ⅲ≥80%;实测值：盐性最小值：65.6%，油性最小值：55.3% 2、【防护效果】标准值：D级 ≥65/实测值：最小值：45.2% | / | 广东产品质量监督检验研究院 | FZ2013491
20 | 佛山市 顺德区 | 广东致尔医疗器械有限公司 | 广东省佛山市顺德区勒流街道众涌村委会涌永路1号之五 | 一次性口罩 |  | 17.5×9.5cm | 2020-04-01/20200401 | T/CTCA 7-2019 | 不合格 | 【颗粒过滤效率】标准值：≥80%/实测值：37.3% | / | 广东产品质量监督检验研究院 | FZ2013492
21 | 佛山市 顺德区 | 佛山市毅熙医疗器械有限公司 | 佛山市顺德区杏坛镇高赞村委会二环路8号顺德智富园29栋501单元之一 | 一次性卫生防护口罩 | / | 挂耳型 17.5cm×9.5cm | 2020-04-21/20200421 | GB/T 32610-2016 | 不合格 | 1、【过滤效率】标准值：盐性介质过滤效率：Ⅲ≥90%油性介质：Ⅲ≥80%;实测值：盐性最小值：37.1%，油性最小值：23.7% 2、【防护效果】标准值：D级 ≥65/实测值：最小值：20.3% | / | 广东产品质量监督检验研究院 | FZ2013493
22 | 佛山市 顺德区 | 佛山市祥利新材料科技有限公司 | 佛山市顺德区杏坛镇逢简工业区横一路2号A栋一楼之三 | 一次性防护口罩 | / | （17.5±1)×（17±1）cm | 2020-04-20/- | GB/T 32610-2016 | 不合格 | 1、【过滤效率】标准值：盐性介质过滤效率：Ⅲ≥90%油性介质：Ⅲ≥80%;实测值：盐性最小值：19.6%，油性最小值：16.6% 2、【防护效果】标准值：D级 ≥65/实测值：最小值：24.0% | / | 广东产品质量监督检验研究院 | FZ2013494
23 | 佛山市 顺德区 | 佛山市顺德区舒乐卫生用品有限公司 | 佛山市顺德区勒流扶闾第一工业区 | 一次性防护口罩 | 卫奇 | / | 2020-3-26/- | Q/SL 001-2020 | 不合格 | 【颗粒过滤效率】标准值：≥80%/实测值：52.0% | / | 广东产品质量监督检验研究院 | FZ2013496
24 | 佛山市 顺德区 | 供澳医疗健康科技（广东）有限公司 | 佛山市顺德区容桂容边居委会天河路1号第一层D102 | 一次性使用防护口罩 | 田澳康 | GAM004 17.5cm×9.5cm | 2020-04-22/200412 | GB/T 32610-2016 | 不合格 | 1、【过滤效率】标准值：盐性介质过滤效率：Ⅲ≥90%油性介质：Ⅲ≥80%;实测值：盐性最小值：74.8%，油性最小值：72.1% 2、【防护效果】标准值：D级 ≥65/实测值：最小值：65.1% | / | 广东产品质量监督检验研究院 | FZ2013498
25 | 佛山市 顺德区 | 佛山宇渤医疗科技有限公司 | 佛山市顺德区龙江镇东涌社区居民委员会人民西路68号新基国际创意园A座302室 | 一次性使用口罩（非医用） | / | 17.5×9.5cm | 2020-04-23/- | GB/T 32610-2016 | 不合格 | 1、【过滤效率】标准值：盐性介质过滤效率：Ⅲ≥90%油性介质：Ⅲ≥80%;实测值：盐性最小值：71.5%，油性最小值：68.8% 2、【防护效果】标准值：D级 ≥65/实测值：最小值：62.5% | / | 广东产品质量监督检验研究院 | FZ2013505
26 | 佛山市 顺德区 | 佛山市奔宇医疗器械有限公司 | 佛山市顺德区伦教常教北海工业区兴业路北2号 | 一次性防护口罩 | / | BYYL-K201 17.5×9.5CM | 2020-04-16/- | T/CTCA 7-2019 | 不合格 | 【颗粒过滤效率】标准值：≥80%/实测值：17.3% | / | 广东产品质量监督检验研究院 | FZ2013509
27 | 佛山市 顺德区 | 佛山旺邦医疗科技有限公司 | 佛山市顺德区伦教翡翠路1号保发珠宝产业中心5座704 | 一次性防护口罩 | / | 三层挂耳 | 2020-04-20/- | GB/T 32610-2016 | 不合格 | 1、【过滤效率】标准值：盐性介质过滤效率：Ⅲ≥90%油性介质：Ⅲ≥80%;实测值：盐性最小值：9.4%，油性最小值：8.4% 2、【防护效果】标准值：D级 ≥65/实测值：最小值：25.6% | / | 广东产品质量监督检验研究院 | FZ2013510
28 | 佛山市 顺德区 | 佛山市顺德区颜盈纸类制品有限公司 | 佛山市顺德区勒流新明大道48号 | 葆盈一次性防护口罩（非医用） | / | BY202001 17.5×9.5cm | 2020-04-18/202004008 | GB/T 32610-2016 | 不合格 | 1、【过滤效率】标准值：盐性介质过滤效率：Ⅲ≥90%油性介质：Ⅲ≥80%;实测值：盐性最小值：56.0%，油性最小值：51.1% 2、【防护效果】标准值：D级 ≥65/实测值：最小值：40.6% | / | 广东产品质量监督检验研究院 | FZ2013511
29 | 佛山市 顺德区 | 佛山市珂米医疗用品有限公司 | 佛山市顺德区均安镇均安社区居民委员会百安南路278号第二车间之三 | 一次性使用防护口罩 | / | 17.5×9.5cm | 2020-04-24/202004 | GB/T 32610-2016 | 不合格 | 1、【过滤效率】标准值：盐性介质过滤效率：Ⅲ≥90%油性介质：Ⅲ≥80%;实测值：盐性最小值：12.1%，油性最小值：11.0% 2、【防护效果】标准值：D级 ≥65/实测值：最小值：8.0% | / | 广东产品质量监督检验研究院 | FZ2013515
30 | 佛山市 顺德区 | 佛山市杏馥林健康科技有限公司 | 广东省佛山市顺德区北滘镇顺江居委会拓业路四号之四 | 一次性防护口罩 | / | 170×95mm | 2020-04/- | GB/T 32610-2016 | 不合格 | 1、【过滤效率】标准值：盐性介质过滤效率：Ⅲ≥90%油性介质：Ⅲ≥80%;实测值：盐性最小值：16.8%，油性最小值：14.6% 2、【防护效果】标准值：D级 12.0% | / | 广东产品质量监督检验研究院 | FZ2013516
31 | 佛山市 顺德区 | 佛山市洁邦卫生用品有限公司 | 佛山市顺德区均安镇新华工业区二期XH-392号 | 日常防护口罩 |  | / | 2020-04-24/- | GB/T 32610-2016 | 不合格 | 1、【过滤效率】标准值：盐性介质过滤效率：Ⅲ≥90%油性介质：Ⅲ≥62.2%;实测值：盐性最小值：16.8%，油性最小值：56.3% 2、【防护效果】标准值：D级 53.4% 3、【微生物】标准值：细菌菌落总数≤200CFU/g/实测值：细菌菌落总数340CFU/g | / | 广东产品质量监督检验研究院 | FZ2015340
32 | 佛山市 三水区 | 广东审美生物科技有限公司 | 佛山市三水区大塘制造业基地A区44-5号(F2)二楼、三楼(住所申报) | 一次性防护口罩 | 丽姿莱 | / | 2020-03（A）/- | GB/T 32610-2016 | 不合格 | 1、【过滤效率】标准值：盐性介质过滤效率：Ⅲ≥90%油性介质：Ⅲ≥80%;实测值：盐性最小值：74.1%，油性最小值：70.2% 2、【防护效果】标准值：D级 ≥65/实测值：最小值：62.0% | / | 广东产品质量监督检验研究院 | FZ2013473
33 | 佛山市 三水区 | 佛山和沣医疗器械有限公司 | 佛山市三水区乐平镇乐强大道4-1号 | 一次性卫生口罩 | 和沣医疗 | 175mm×95mm 50片 | 2020-04-13/- | GB/T 32610-2016 | 不合格 | 1、【过滤效率】标准值：盐性介质过滤效率：Ⅲ≥90%油性介质：Ⅲ≥80%;实测值：盐性最小值：58.8%，油性最小值：54.6% 2、【防护效果】标准值：D级 ≥65/实测值：最小值：48.1% | / | 广东产品质量监督检验研究院 | FZ2013474
34 | 佛山市 高明区 | 佛山市中柔日用品有限公司 | 佛山市高明区荷城街道展望路6号02卡厂房 | 一次性防护口罩 | / | 17.5×9.5cm | 2020-04-13/20104001 | GB/T 32610-2016 | 不合格 | 1、【过滤效率】标准值：盐性介质过滤效率：Ⅲ≥90%油性介质：Ⅲ≥80%;实测值：盐性最小值：58.6%，油性最小值：55.3% 2、【防护效果】标准值：D级 ≥65/实测值：最小值：46.2% | / | 广东产品质量监督检验研究院 | FZ2013484
35 | 佛山市 高明区 | 广东德福隆生物科技有限公司 | 广东省佛山市高明区更合镇更合大道562号 | 一次性防护口罩 | / | 18cm×9.5cm | 2020-04-18/- | GB/T 32610-2016 | 不合格 | 1、【过滤效率】标准值：盐性介质过滤效率：Ⅲ≥90%油性介质：Ⅲ≥80%;实测值：盐性最小值：28.7%，油性最小值：25.4% 2、【防护效果】标准值：D级 ≥65/实测值：最小值：15.1% | / | 广东产品质量监督检验研究院 | FZ2013487
36 | 佛山市 高明区 | 广东富迪日用品制造有限公司 | 佛山市高明区杨和镇山花路6号 | 一次性防护口罩 | / | / | 2020-04-20/- | GB/T 32610-2016 | 不合格 | 【过滤效率】标准值：盐性介质过滤效率：Ⅲ≥90%油性介质：Ⅲ≥80%;实测值：盐性最小值：78.5%，油性最小值：75.8% | / | 广东产品质量监督检验研究院 | FZ2013488