## Sheet1
2020年度佛山市防护口罩产品质量监督抽查不合格产品及生产企业名单（第二批）
序号 | 生产企业所在地（区） | 生产企业名称 （标称） | 生产企业地址 | 产品名称 | 商标 | 规格型号 | 生产日期/批号 | 执行标准 | 抽查结果 | 不合格项目 （项目名称：标准值/实测值） | 不合格程度（严重、一般、轻微） | 承检机构 | 报告编号
1 | 佛山市 南海区 | 佛山市铝旺铝业有限公司 | 佛山市南海区狮山镇松岗山南工业区 | 一次性使用无纺布口罩 | / | 17.5cm×9.5cm | 2020-03-08/20200308A | T/CTCA 7-2019 | 不合格 | 【颗粒过滤效率】标准值：≥80%;实测值：最小值：38.7% | / | 广东产品质量监督检验研究院 | FZ2017386
2 | 佛山市 南海区 | 佛山市冠辉医疗器械有限公司 | 佛山市南海区狮山镇大涡塘经济联合社泗柳岗自编169号 | 一次性使用三层无纺布口罩 | / | / | 2020-04-18/- | GB/T 32610-2016 | 不合格 | 【过滤效率】标准值：盐性介质过滤效率：Ⅲ≥90%油性介质：Ⅲ≥80%;实测值：盐性最小值：76.2%，油性最小值：75.0% | / | 广东产品质量监督检验研究院 | FZ2017387
3 | 佛山市 南海区 | 广东马思克日用品有限公司 | 广东省佛山市南海区大沥镇沥北联江路2号 | 一次性防护口罩 | / | / | 2020-05-13/- | GB/T 32610-2016 | 不合格 | 1、【过滤效率】标准值：盐性介质过滤效率：Ⅲ≥90%油性介质：Ⅲ≥80%;实测值：盐性最小值：48.5%，油性最小值：45.5% 2、【防护效果】标准值：D级 ≥65%;实测值：最小值：44.1% | / | 广东产品质量监督检验研究院 | FZ2017388
4 | 佛山市 南海区 | 广东省佛山市佩康防护用品有限公司 | 广东省佛山市南海区狮山镇松岗显纲厦边大道自编12号 | 非医用一次性平面口罩 | / | 平面耳挂式 17.5CM×9.5CM | 2020-04-20/202020A | GB/T 32610-2016 | 不合格 | 1、【过滤效率】标准值：盐性介质过滤效率：Ⅲ≥90%油性介质：Ⅲ≥80%;实测值：盐性最小值：18.2%，油性最小值：16.2% 2、【防护效果】标准值：D级 ≥65%;实测值：最小值：17.4% | / | 广东产品质量监督检验研究院 | FZ2017389
5 | 佛山市 南海区 | 佛山市大新农生物技术股份有限公司 | 佛山市南海区桂城街道夏南路12号天富科技中心3号楼5层501单位 | 一次性防护口罩 | / | DP01 | 2020-05-10/- | GB/T 32610-2016 | 不合格 | 【过滤效率】标准值：盐性介质过滤效率：Ⅲ≥90%油性介质：Ⅲ≥80%;实测值：盐性最小值：81.6%，油性最小值：76.8% | / | 广东产品质量监督检验研究院 | FZ2017390
6 | 佛山市 南海区 | 佛山市人和鑫化妆品有限公司 | 佛山市南海区里水镇里和路得胜路段38号 | 一次性防护口罩（非医用） | / | FM-001 | 2020-04/202004 | GB/T 32610-2016 | 不合格 | 1、【过滤效率】标准值：盐性介质过滤效率：Ⅲ≥90%油性介质：Ⅲ≥80%;实测值：盐性最小值：18.7%，油性最小值：13.2% 2、【防护效果】标准值：D级 ≥65%;实测值：最小值：10.4% | / | 广东产品质量监督检验研究院 | FZ2017391
7 | 佛山市 南海区 | 广东邦宝个人护理用品有限公司 | 广东省佛山市南海区丹灶镇南海国家生态工业示范园区凤凰大道11号 | 喜护康一次性防护口罩 | 图文商标 | / | 2020-05-05/- | GB/T 32610-2016 | 不合格 | 【过滤效率】标准值：盐性介质过滤效率：Ⅲ≥90%油性介质：Ⅲ≥80%;实测值：盐性最小值：70.8%，油性最小值：65.2% | / | 广东产品质量监督检验研究院 | FZ2017392
8 | 佛山市 南海区 | 佛山市南海区佳事康来安全防护用品厂 | 佛山市南海区狮山镇兴贤中南村贤谭路兴贤工业区C栋二楼1号(住所申报) | 一次性平面口罩 | / | 175×90mm | 2020-05-11/- | GB/T 32610-2016 | 不合格 | 1、【过滤效率】标准值：盐性介质过滤效率：Ⅲ≥90%油性介质：Ⅲ≥80%;实测值：盐性最小值：18.7%，油性最小值：16.2% 2、【防护效果】标准值：D级 ≥65%;实测值：最小值：14.3% | / | 广东产品质量监督检验研究院 | FZ2017393
9 | 佛山市 南海区 | 佛山市浪琴卫生用品有限公司 | 广东省佛山市南海区狮山镇象岭村“大洲地”自编14号厂房三楼之一 | 一次性防护口罩 | / | 17.5×9.5cm | 2020-03-25/- | GB/T 32610-2016 | 不合格 | 【过滤效率】标准值：盐性介质过滤效率：Ⅲ≥90%油性介质：Ⅲ≥80%;实测值：盐性最小值：73.7%，油性最小值：71.9% | / | 广东产品质量监督检验研究院 | FZ2017394
10 | 佛山市 南海区 | 佛山铭健医疗科技有限公司 | 广东省佛山市南海区大沥镇黄岐泌冲台展工业区自编01号B栋3楼 | 一次性防护口罩（非医用） | / | 17.5（±1）×9.5（±0.5）CM | 2020-04-30/202004302 | GB/T 32610-2016 | 不合格 | 1、【过滤效率】标准值：盐性介质过滤效率：Ⅲ≥90%油性介质：Ⅲ≥80%;实测值：盐性最小值：35.7%，油性最小值：33.1% 2、【防护效果】标准值：D级 ≥65%;实测值：最小值：30.0% | / | 广东产品质量监督检验研究院 | FZ2017395
11 | 佛山市 南海区 | 佛山市乐康防护用品有限公司 | 佛山市南海区里水镇胜利河塱沙中新街20号（原15号8座） | 一次性三层无纺布防护口罩（非医用） | / | / | 2020-04-22/LK200308 | GB/T 32610-2016 | 不合格 | 1、【过滤效率】标准值：盐性介质过滤效率：Ⅲ≥90%油性介质：Ⅲ≥80%;实测值：盐性最小值：19.6%，油性最小值：18.8% 2、【防护效果】标准值：D级 ≥65%;实测值：最小值：11.7% | / | 广东产品质量监督检验研究院 | FZ2017396
12 | 佛山市 南海区 | 佛山市卓尔思卫生用品有限公司 | 佛山市南海区狮山镇小塘洞边村小小路(洞边段)自编9号之一 | DoctorCare一次性防护口罩 | / | 175mm*95mm(±0.5mm)三层 10片/包 | 2020-05-02/MY021 | GB/T 32610-2016 | 不合格 | 1、【过滤效率】标准值：盐性介质过滤效率：Ⅲ≥90%油性介质：Ⅲ≥80%;实测值：盐性最小值：48.9%，油性最小值：47.5% 2、【防护效果】标准值：D级 ≥65%；实测值：最小值：47.3% | / | 广东产品质量监督检验研究院 | FZ2017397
13 | 佛山市 南海区 | 佛山市惠宜康医疗用品有限公司 | 佛山市南海区狮山镇官窑大榄平塘工业区 | 一次性防护口罩（非医用） | / | DMOO1 17.5cm×9.5cm | 2020-05-04/- | GB/T 32610-2016 | 不合格 | 1、【过滤效率】标准值：盐性介质过滤效率：Ⅲ≥90%油性介质：Ⅲ≥80%;实测值：盐性最小值：64.3%，油性最小值：64.1% 2、【防护效果】标准值：D级 ≥65%；实测值：最小值：56.3% | / | 广东产品质量监督检验研究院 | FZ2017398
14 | 佛山市 南海区 | 佛山市嘉博卫生用品科技有限公司 | 佛山市南海区狮山镇白沙桥“塔岗”(车间三)四楼(住所申报) | 一次性日常防护平面口罩（非医用） | / | 175±5mm×95±5mm | 2020-05-06/20200506 | GB/T 32610-2016 | 不合格 | 【过滤效率】标准值：盐性介质过滤效率：Ⅲ≥90%油性介质：Ⅲ≥80%;实测值：盐性最小值：79.1%，油性最小值：78.4% | / | 广东产品质量监督检验研究院 | FZ2017399
15 | 佛山市 南海区 | 佛山市依利康防护用品有限公司 | 佛山市南海区大沥镇盐步河西大道东工业区2号 | 一次性防护口罩（非医用） | 175×95mm | / | 2020.04.18/20200418 | GB/T 32610-2016 | 不合格 | 1、【过滤效率】标准值：盐性介质过滤效率：Ⅲ≥90%油性介质：Ⅲ≥80%;实测值：盐性最小值：70.0%，油性最小值：60.6% 2、【防护效果】标准值：D级 ≥65%;实测值：最小值：51.6% | / | 广东产品质量监督检验研究院 | FZ2023946
16 | 佛山市 禅城区 | 佛山市中创医疗器械有限公司 | 佛山市禅城区科洋路1号（南庄罗格园高新区） | 一次性防护口罩 | 17.5cm×9.5cm | / | 2020.7.6/- | GB/T 32610-2016 | 不合格 | 1、【过滤效率】标准值：盐性介质过滤效率：Ⅲ≥90%油性介质：Ⅲ≥80%;实测值：盐性最小值：85.2%，油性最小值：82.5% 2、【防护效果】标准值：D级 ≥65%;实测值：最小值：58.2% | / | 广东产品质量监督检验研究院 | FZ2023950
17 | 佛山市 三水区 | 佛山环丽医疗科技有限公司 | 佛山市三水区云东海街道兴业五路14号F6第四层厂房 | 一次性防护口罩（非医用） | 17.5cm×9.5cm | / | 2020-07-08/20200422 | GB/T 32610-2016 | 不合格 | 1、【过滤效率】标准值：盐性介质过滤效率：Ⅲ≥90%油性介质：Ⅲ≥80%;实测值：盐性最小值：86.5%，油性最小值：83.9% 2、【防护效果】标准值：D级 ≥65%;实测值：最小值：56.2% | / | 广东产品质量监督检验研究院 | FZ2023947